## Hoja1
FORMATO PARA EL ENSAYO "DENSIDAD DE CAMPO" (Metodo Cono de Arena)
PROYECTO:
UBICACIÓN:
ESPESOR DE LA CAPA:
PROFUNDIDAD:
ENSAYO N°:
MATERIAL:
N° | DENSIDAD | Unidad | A | B
1 | Peso material extraido | g | 2614
2 | Peso material 3/4" retenido | g | 806
3 | Densidad de grava | g/cm3 | 2.67
4 | Volumen de grava (2/3) | cm3 | 301.8727
5 | Peso del frasco + arena | g | 7700
6 | Peso del frasco + arena que queda | g | 3200
7 | Peso arena que entro en el hoyo y cono (5-6) | g | 4500
8 | Peso de la arena dentro del cono | g | 0
9 | Peso de la arena que entro en el hoyo (7-8) | g | 4500
10 | Densidad de la arena | g/cm3 | 1.42
11 | Volumen del hoyo (9/10) | cm3 | 3169.014
12 | Volumen material fino descontando grava 3/4" (11-4) | cm3 | 2867.141
13 | Peso de material fino (1-2) | g | 1808
14 | Densidad humeda (13/12) | g/cm3 | 0.6305932
15 | Humedad del suelo | % | 2.56
CONTROL DE COMPACTACION
16 | Densidad seca ((14x100)/(15+100)) | g/cm3 | 0.614853
17 | Maxima densidad seca | g/cm3 | 2.1
18 | Porcentaje de compactacion ((16/17)x100) | % | 29.27871