## DOSIFICACION DE CONCRETO
https://www.youtube.com/c/HebMerma | [7 empty] | https://hebmerma.com/
Dosificacion de Concreto según F'c Requerido
| Unidad de F'c: |  | m³ requeridos: |  |  | % Desperdicio:
| Resistencia: |  | Agregado:
* Dosificacion por m³ Requerido.
|  | Kg/bolsa de Cemento: |  |  | Medicion por:
Cemento |  | Arena |  | Grava |  |  | Agua
https://hebmerma.com/ | [7 empty] | https://www.youtube.com/c/HebMerma

## ="&$" (hidden)
Balde |  | coincidir | #N/A |  | 0
Buggie |  | indice | #N/A
Carretilla
Lata
Kg/cm²
PSI
Mpa
Humedo
Seco
25
42.5
50
280 | 1
240 | 2
226 | 3
210 | 4
200 | 5
189 | 6
168 | 7
159 | 8
140 | 9 |  | Resistencia F'c |  |  |  | Agregados m³ |  | Agua Lt |  | Porciones
119 | 10 |  | Kg/cm² | PSI | Mpa | Cemento Kg | Arena m³ | Grava m³ | Agreg/Hum. | Agreg/Sec. | Cemt-Ar-Gr | Usos
109 | 11 | 1 | 280 | 4000 | 27 | 420 | 0.67 | 0.67 | 180 | 200 | 1 - 2 - 2
99 | 12 | 2 | 240 | 3555 | 24 | 380 | 0.6 | 0.76 | 170 | 190 | 1 - 2 - 2.5
4000 | 1 | 3 | 226 | 3224 | 22 | 350 | 0.55 | 0.84 | 160 | 180 | 1 - 2 - 3
3555 | 2 | 4 | 210 | 3000 | 20 | 320 | 0.52 | 0.9 | 160 | 180 | 1 - 2 - 3.5 | C. Armado
3224 | 3 | 5 | 200 | 2850 | 19 | 300 | 0.48 | 0.95 | 145 | 170 | 1 - 2 - 4 | C. Armado
3000 | 4 | 6 | 189 | 2700 | 18 | 280 | 0.55 | 0.89 | 145 | 170 | 1 - 2.5 - 4
2850 | 5 | 7 | 168 | 2400 | 16 | 300 | 0.72 | 0.72 | 145 | 170 | 1 - 3 - 3 | C. Simple
2700 | 6 | 8 | 159 | 2275 | 15 | 260 | 0.63 | 0.83 | 140 | 185 | 1 - 3 - 4 | C. Simple
2400 | 7 | 9 | 140 | 2000 | 14 | 230 | 0.55 | 0.92 | 135 | 160 | 1 - 3 - 5 | C. Simple
2275 | 8 | 10 | 119 | 1700 | 12 | 210 | 0.5 | 1 | 130 | 155 | 1 - 3 - 6 | C. Pobre
2000 | 9 | 11 | 109 | 1560 | 11 | 175 | 0.55 | 0.98 | 120 | 145 | 1 - 4 - 7 | C. Pobre
1700 | 10 | 12 | 99 | 1420 | 10 | 160 | 0.55 | 1.03 | 110 | 140 | 1 - 4 - 8 | C. Pobre
1560 | 11
1420 | 12
27 | 1
24 | 2
22 | 3
20 | 4
19 | 5
18 | 6
16 | 7
15 | 8
14 | 9
12 | 10
11 | 11
10 | 12