## DOSIFICACION DE CONCRETO
https://www.youtube.com/c/HebMerma | [7 empty] | https://hebmerma.com/
Dosificación de Concreto - CAPECO
| Unidad de F'c: |  | m³ requeridos: |  |  | % Desperdicio:
| Resistencia: |  | Agregado:
* Dosificación por m³ requerido.
|  | Kg/bolsa de Cemento: |  |  | Medición por:
Cemento |  | Arena |  | Piedra |  |  | Agua
https://hebmerma.com/ | [7 empty] | https://www.youtube.com/c/HebMerma

## Datos (hidden)
Kg/cm² | PSI | Mpa
280 | 4000 | 27
245 | 3500 | 24
210 | 3000 | 20
175 | 2500 | 17
140 | 2000 | 14

## ="&$" (hidden)
Balde |  | coincidir | #N/A |  | 0
Buggie |  | indice | #N/A
Carretilla
Lata
Kg/cm²
PSI
Mpa
Humedo
Seco
25
42.5
50
280 | 1 | [8 empty] | M3 | M3
245 | 2 | [8 empty] | SECO | HUMEDO
210 | 3 | [7 empty] | 280 | 0.2 | 0.18 | 0.02 |  | 0.011
175 | 4 | [7 empty] | 210 | 0.18 | 0.16 | 0.02
140 | 5
4000 | 1
3500 | 2
3000 | 3
2500 | 4 |  | Resistencia F'c
2000 | 5 |  | Kg/cm² | PSI | Mpa | a/c | Slump pulg | Tamaño Agreg. | Dosif. en Vol. | Cemento (bol.) | Arena m³ | Piedra m³ | Agua m³
27 | 1 | 1 | 280 | 4000 | 27 | 0.38 | 3 | 0.5 | 1 : 1 : 1.5 | 13.34 | 0.45 | 0.51 | 0.189 | 0.179
24 | 2 | 2 | 245 | 3500 | 24 | 0.38 | 3 | 0.5 | 1 : 1.5 : 1.5 | 11.5 | 0.5 | 0.51 | 0.187 | 0.177
20 | 3 | 3 | 210 | 3000 | 20 | 0.45 | 3 | 0.5 | 1 : 2 : 2 | 9.73 | 0.52 | 0.53 | 0.186 | 0.176
17 | 4 | 4 | 175 | 2500 | 17 | 0.51 | 3 | 0.5 | 1 : 2.5 : 2.5 | 8.43 | 0.54 | 0.55 | 0.185 | 0.175
14 | 5 | 5 | 140 | 2000 | 14 | 0.61 | 4 | 0.75 | 1 : 2.5 : 3.5 | 7.01 | 0.51 | 0.64 | 0.184 | 0.174