## CBR DE DISEÑO (PERCENTILES) (2) (hidden)
PRROGRESIVA | CBR(%) / MR (PSI) | VALORES ORGANIZADOS DE MAYOR A MENOR | ORDEN | PERCENTIL
0+000 | 8 | 13 | 1 | 10
1+000 | 11 | 12 | 2 | 20
2+000 | 10 | 11 | 3 | 30
3+000 | 9 | 10 | 4 | 40
4+000 | 12 | 9 | 5 | 50
5+000 | 13 | 9 | 6 | 60
6+000 | 7 | 8 | 7 | 70
7+000 | 6 | 8 | 8 | 80
8+000 | 8 | 7 | 9 | 90
9+000 | 9 | 6 | 10 | 100
| ESAL | VALOR PERCENTIL DE DISEÑO | CBR(%) / MR (PSI) DE DISEÑO
| 10^4 | 60
| 10^5 | 75
| 10^6 | 87.5 | 7
5.06
| EE | 10000000
| CBR DE DISEÑO (%) | 7
| MR DE DISEÑO (PSI) | 10500 | PSI
| MR DE DISEÑO (PSI) | 72.39498 | MPA
Note on D18: También se puede llegar al percetil interpolando

## CBR DE DISEÑO (PERCENTILES)
CBR DE DISEÑO MÉTODO DE PERCENTILES - RECOMENDADO POR EL INSTITUTO DEL ASFALTO
PRROGRESIVA | CBR(%) | VALORES ORGANIZADOS DE MAYOR A MENOR | ORDEN | PERCENTIL
5+00 | 7 | 9.9 | 1 | 12.5
6+500 | 5 | 9.7 | 2 | 25
5+500 | 6.5 | 8.8 | 3 | 37.5
8+500 | 8.8 | 8.7 | 4 | 50
9+500 | 9.7 | 7 | 5 | 62.5
10+500 | 8.7 | 6.5 | 6 | 75
11+500 | 4.5 | 5 | 7 | 87.5
12+500 | 9.9 | 4.5 | 8 | 100
ESAL | VALOR PERCENTIL DE DISEÑO | CBR(%) DE DISEÑO
10^4 | 60 | 7.34
10^5 | 75 | 6.5
10^6 | 87.5 | 5
P(87.5) = 5
P(75) = 6.5
Note on C14: Se obtiene mediante interpolación

## DISEÑO INSTITUTO DEL ASFALTO (hidden)
ESPESOR PARA PAVIMENTOS CON MEZCLAS EMULSIFICADAS SOBRE AGREGADOS NO TRATADOS (METODO INSTITUTO DEL ASFALTO)
Datos
Zona selva |  |  | (T= 24 °C)
Superficie de rodadura |  |  | Carpeta Asfaltica
Base Asfalto modificado tipo II
Base de agregados no tratados 300 mm
TA= | 400 | mm | full depth
(TA-50) | 350
TE= | 525 | mm | emulsiín asfaltica tipo II
(TE-50) | 475
TU | 325 | mm | Base de aegrgados no tratados
AC min | 100
(TU-AC min) | 225
TEB | 305.3571
usar | 310 | mm | espesor de la base con asfalto modificado
Diseño Final
| 100 | mm | de concreto asfáltico superficie
| 310 | mm | de base con asfalto emulsificado tipo II
| 300 | mm | de base de agregados no tratados